## Hoja1
Nº de modelo | Materiales | Composición |  |  | Horarios de operación
1 | Enredadera | Polietileno alta densidad | 1 mm | capa interna | Off
|  | Corcho | 1 mm | capa externa
2 | Bolsillos | Ceramic tiles | 2 cm | capa interna | Off
|  | Tierra | 10cm
|  | Corcho | 1 mm | capa externa
3 | Paneles Verdes | Polietileno alta densidad | 3 mm | capa interna | Off
|  | Tierra | 15 cm
|  | Corcho | 1 mm | capa externa
4 | Mamposteria | Pañete | 1,5cm | capa interna | Off
|  | Ladrillo | 12cm
|  | Pañete | 1,5cm | capa externa
5 | Mamposteria a la vista | Pañete | 1,5cm | capa interna | Off
|  | Ladrillo | 12cm | capa externa
6 | Bloque Nº 5 | Pañete | 1,5cm | capa interna | Off
|  | Bloque N° 5 | 10cm
|  | Pañete | 1,5cm | capa externa
7 | Madera | Madera pino | 2,5cm | Unica Capa | Off
8 | Madera Doble | Madera pino | 2,5cm | Capa Interna | Off
|  | Airgap | 12cm
|  | Madera pino | 3cm | Capa Externa
9 | Tableta | Clay tile | 1cm | Unica Capa | Off
10 | Fibrocemento | Fibrocemento | 16mm | Unica Capa | Off
11 | Vidrio | Vidrio | 4cm | Unica Capa | Off
12 | Enredadera | pañete | 1,5cm | capa interna | Off
|  | ladrillo | 12cm
|  | Pañete | 1,5cm
|  | Polietileno alta densidad | 5mm
|  | airgap | 75 mm
|  | corcho | 1 mm | capa externa
13 | Bolsillos | pañete | 1,5cm | capa interna | Off
|  | ladrillo | 12cm
|  | Pañete | 1,5cm
|  | ceramic tiles | 1 cm
|  | Tierra | 20cm
|  | airgap | 75 mm
|  | corcho | 1 mm | capa externa
14 | Paneles Verdes | pañete | 1,5cm | capa interna | Off
|  | ladrillo | 12cm
|  | Pañete | 1,5cm
|  | polietileno alta densidad | 3 mm
|  | tierra | 15 cm
|  | airgap | 75 mm
|  | corcho | 1 mm | capa externa
15 | Madera | pañete | 1,5cm | capa interna | Off
|  | ladrillo | 12cm
|  | Pañete | 1,5cm
|  | madera pino | 3cm | capa externa
16 | Tableta | pañete | 1,5cm | capa interna | Off
|  | ladrillo | 12cm
|  | Pañete | 1,5cm
|  | clay tile | 1cm | Unica Capa
17 | Fibrocemento | pañete | 1,5cm | capa interna | Off
|  | ladrillo | 12cm
|  | Pañete | 1,5cm
|  | Fibrocemento | 16mm | Unica Capa